## Sheet1
Nummer | DatumderDSCMessung_Probe | Untersuchung | Probenhalter | mTara | mProben | dHm_90_150 | Ø;sigma_90_150 | Tm_90_150 | dHc_60_125 | Ø;sigma.1_60_125 | Tc_60_125 | w(dHm)_60_125 | w(dHc)_60_125 | Anreicherungsrate | Unnamed:15 | Unnamed:16
L001 | 26-06-2020_Mod.S+PE_1_25 ppm | 10K/Min hkh -50 bis 300°C | Lucas Proben_A1 | 51.93 | 8.34 | 5.675 |  | 130.7 | -6.276 |  | 118.8 |  |  | 2.5e-05
L002 |  |  | Lucas Proben_A2 | 51.91 | 8.49 | 4.522 | 5.093667 | 130.8 | -5.199 | -5.781667 | 118.8 | 0.03100223 | 0.03207048 | 1240.089 | 1282.819
L003 |  |  | Lucas Proben_A3 | 51.57 | 7.86 | 5.084 | 0.5765608 | 130.7 | -5.87 | 0.5439065 | 118.9 | 0.596265 | 0.5531094
L004 | 26-06-2020_Mod.S+PE_1_50 ppm |  | Lucas Proben_A4 | 51.54 | 8.59 | 4.175 |  | 130.3 | -5.263 |  | 119 |  |  | 5e-05
L005 |  |  | Lucas Proben_A5 | 51.32 | 8.39 | 5.796 | 5.085667 | 130.5 | -6.464 | -5.874 | 119 | 0.03095354 | 0.03258265 | 619.0708 | 651.653 | 165.9
L006 |  |  | Lucas Proben_A6 | 51.76 | 9.57 | 5.286 | 0.8288609 | 130.5 | -5.895 | 0.6007753 | 119 | 0.8571875 | 0.6109404 |  |  | 164.1
L007 | 26-06-2020_Mod.S+PE_1_80 ppm |  | Lucas Proben_A7 | 51.64 | 7.68 | 16.3 |  | 130.7 | -17.77 |  | 118.9 |  |  | 8e-05 |  | 164.4
L008 |  |  | Lucas Proben_A8 | 51.22 | 7.35 | 19.49 | 18.33333 | 131.2 | -21.26 | -20.09333 | 118.6 | 0.1115845 | 0.1114563 | 1394.806 | 1393.203 | 163.5
L009 |  |  | Lucas Proben_A9 | 51.37 | 7.75 | 19.21 | 1.766475 | 131 | -21.25 | 2.012072 | 118.8 | 1.826845 | 2.046116 |  |  | 163.6
L010 | 26-06-2020_Mod.S+PE_1_100 ppm |  | Lucas Proben_A10 | 52.15 | 7.41 | 17.85 |  | 130.3 | -20.26 |  | 117.7 |  |  | 0.0001
L011 |  |  | Lucas Proben_A11 | 51.38 | 7.96 | 16.75 | 17.62333 | 131 | -18.38 | -19.57333 | 118.7 | 0.1072631 | 0.1085719 | 1072.631 | 1085.719
L012 |  |  | Lucas Proben_A12 | 51.62 | 9.64 | 18.27 | 0.7849416 | 131.2 | -20.08 | 1.037368 | 118.6 | 0.8117673 | 1.054921
L013 | 10-07-2020_Mod.S+PE_2_100 ppm | 10K/Min hkh -50 bis 300°C | Lucas Proben_B1 | n.a | 12.28 | 10.05 |  | 130.7 | -11.19 |  | 118.9 |  |  | Ausreißer | Diskussion zur Homgenität
L014 |  |  | Lucas Proben_B2 |  | 9.05 | 16.36 |  | 130.6 | -18.02 |  | 119
L015 |  |  | Lucas Proben_B3 |  | 11.81 | 17.52 | 16.84 | 131 | -18.97 | -18.47333 | 118.7 | 0.1024954 | 0.1024702
L016 |  |  | Lucas Proben_B4 |  | 11.32 | 16.64 | 0.6053098 | 130.8 | -18.43 | 0.4764801 | 118.9 | 0.6259965 | 0.4845422
L017 | 10-07-2020_Mod.S+PE_3_60 ppm |  | Lucas Proben_B5 |  | 7.71 | 15.63 |  | 131.5 | -17.13 |  | 118.3
L018 |  |  | Lucas Proben_B6 |  | 8.32 | 16.14 | 15.86 | 130.9 | -17.83 | -17.43 | 118.8 | 0.09653074 | 0.09668294
L019 |  |  | Lucas Proben_B7 |  | 11.54 | 15.81 | 0.2586503 | 130.8 | -17.33 | 0.3605551 | 118.9 | 0.2674898 | 0.3666557
L020 | 10-07-2020_Mod.S+PE_2_40 ppm |  | Lucas Proben_B8 |  | 11.02 | 12 |  | 130.7 | -13.22 |  | 118.9
L021 |  |  | Lucas Proben_B9 |  | 12.29 | 12.06 | 11.45333 | 130.8 | -13.52 | -12.75333 | 118.9 | 0.06970988 | 0.07074181
L022 |  |  | Lucas Proben_B10 |  | 10.86 | 10.3 | 0.9992664 | 130.8 | -11.52 | 1.078579 | 118.8 | 1.033417 | 1.096829
L023 | 10-07-2020_Mod.S+PE_0 ppm BW nach Separator |  | Lucas Proben_B11 |  | 10.41 | 0.495 | 0.3614 | 130.4 | -0.3236 | -0.25215 | 118.9 | 0.002199635 | 0.001398658
L024 |  |  | Lucas Proben_B12 |  | 10.11 | 0.2278 | 0.1889389 | 130.5 | -0.1807 | 0.1010456 | 119 | 0.195396 | 0.1027552
L025 | 13-07-2020_BW_SAND_Roh |  | Lucas Proben_C1 |  | 37.08 | 0.1686 |  | 92.1 | -0.1723 |  | 91.8
L026 | Modellsand ohne PE ohne Separation |  | Lucas Proben_C2 |  | 37.24 | 0.1767 |  | 148.9 | -0.1729 |  | 91.5
L027 | 15-07-2020_ModS-PE-100ppm-3 |  | Lucas Proben_C3 |  | 8.3 | 20.14 | 18.37 | 131.1 | -21.91 | -20.16333 | 119 | 0.1118077 | 0.1118445
L028 |  |  | Lucas Proben_C4 |  | 11.44 | 17.23 | 1.553931 | 130.9 | -18.82 | 1.293325 | 119.2 | 1.607037 | 1.315208
L029 |  |  | Lucas Proben_C5 |  | 9.31 | 17.74 |  | 131 | -19.76 |  | 118.8
L030 | ModS-PE-80ppm-2 |  | Lucas Proben_C6 |  | 8.95 | 12.67 | 12.91333 | 130.1 | -14.29 | -14.42333 | 118.7
L031 |  |  | Lucas Proben_C7 |  | 10.94 | 13.4 | 0.4214657 | 130.6 | -15 | 0.426953 | 118.9
L032 |  |  | Lucas Proben_C8 |  | 10.64 | 12.67 |  | 130.6 | -13.98 |  | 118.6
L033 | ModS-PE-80ppm-3 |  | Lucas Proben_C9 |  | 8.98 | 15.27 | 15.80333 | 130.6 | -17.09 | -17.66 | 119
L034 |  |  | Lucas Proben_C10 |  | 9.8 | 17.41 | 1.417368 | 130.8 | -19.14 | 1.055683 | 118.8
L035 |  |  | Lucas Proben_C11 |  | 9.06 | 14.73 |  | 130.6 | -16.75 |  | 118.9
L036 | ModS-PE-60ppm-1 |  | Lucas Proben_C12 |  | 9.02 | 16.5 | 16.11333 | 130.9 | -18.67 | -17.78667 | 118.8
L037 |  |  | Lucas Proben_D1 |  | 9.8 | 16.99 | 1.121175 | 130.9 | -18.71 | 1.277611 | 118.7
L038 |  |  | Lucas Proben_D2 |  | 11.48 | 14.85 |  | 130.7 | -15.98 |  | 118.7
L039 | ModS-PE-60ppm-2 |  | Lucas Proben_D3 |  | 10.99 | 8.096 | 8.046667 | 130.8 | -8.856 | -8.829333 | 118.7
L040 |  |  | Lucas Proben_D4 |  | 11.72 | 8.224 | 0.2064687 | 130.6 | -8.862 | 0.04202645 | 118.8
L041 |  |  | Lucas Proben_D5 |  | 10.19 | 7.82 |  | 130.4 | -8.77 |  | 188.9
L042 | ModS-PE-40ppm-1 |  | Lucas Proben_D6 |  | 12 | 5.39 | 5.142 | 130.7 | -6.176 | -5.878667 | 118.7
L043 |  |  | Lucas Proben_D7 |  | 11.09 | 5.115 | 0.2356629 | 130.8 | -5.779 | 0.2140192 | 118.5
L044 |  |  | Lucas Proben_D8 |  | 10.89 | 4.921 |  | 130.7 | -5.681 |  | 118.8
L045 | ModS-PE-40ppm-3 |  | Lucas Proben_D9 |  | 9.78 | 11.65 | 11.46 | 131 | -12.74 | -12.7625 | 118.6
L046 |  |  | Lucas Proben_D10 |  | 9.15 | 11.36 | 0.347467 | 130.5 | -12.81 | 0.2420098 | 116.4
L047 |  |  | Lucas Proben_D11 |  | 8.69 | 11.02 |  | 13.6 | -12.41 |  | 118.8
L048 |  |  | Lucas Proben_D12 |  | 8.82 | 11.81 |  | 130.8 | -13.09 |  | 118.6
L049 | ModS-PE-20ppm-1 |  | Lucas Proben_E1 |  | 13.1 | 3.999 | 4.587667 | 130.5 | -4.667 | -5.417333 | 118.8
L050 |  |  | Lucas Proben_E2 |  | 11.82 | 4.792 | 0.5176836 | 130.7 | -5.738 | 0.5324286 | 118.6
L051 |  |  | Lucas Proben_E3 |  | 11.7 | 4.972 |  | 131 | -5.847 |  | 118.6
L052 | ModS-PE-20ppm-2 |  | Lucas Proben_E4 |  | 10.57 | 3.966 | 4.000333 | 130.8 | -4.86 | -4.763667 | 118.7
L053 |  |  | Lucas Proben_E5 |  | 12.14 | 4.237 | 0.2215047 | 130.7 | -5.082 | 0.306901 | 118.8
L054 |  |  | Lucas Proben_E6 |  | 10.38 | 3.798 |  | 130.7 | -4.349 |  | 118.8
L055 | ModS-PE-10ppm-1 |  | Lucas Proben_E7 |  | 16.98 | 1.825 | 1.513 | 130.7 | -2.333 | -1.946 | 118.8
L056 |  |  | Lucas Proben_E8 |  | 15.25 | 1.115 | 0.3627285 | 130.7 | -1.462 | 0.362139 | 118.8
L057 |  |  | Lucas Proben_E9 |  | 16.16 | 1.599 |  | 130.8 | -2.043 |  | 118.8
L058 | ModS-PE-10ppm-2 |  | Lucas Proben_E10 |  | 13.74 | 1.742 | 1.660667 | 130.8 | -2.219 | -2.081667 | 118.7
L059 |  |  | Lucas Proben_E11 |  | 16.07 | 1.566 | 0.08875434 | 130.5 | -1.928 | 0.1193603 | 118.7
L060 |  |  | Lucas Proben_E12 |  | 13.76 | 1.674 |  | 130.6 | -2.098 |  | 118.8
L061 | ModS-PE-5ppm-1 |  | Lucas Proben_F1 |  | 15.15 | 0.3462 | 0.4116667 | 130.5 | -0.7525 | -0.7910667 | 118.8
L062 |  |  | Lucas Proben_F2 |  | 14.44 | 0.4414 | 0.05677511 | 129.8 | -0.8215 | 0.02875023 | 118.9
L063 |  |  | Lucas Proben_F3 |  | 15.66 | 0.4474 |  | 131 | -0.7992 |  | 118.4
L064 | ModS-PE-1ppm-1 |  | Lucas Proben_F4 |  | 17.06 | 0.05025 | 0.05025 | 130.8 | -0.3719 | -0.3076667 | 118.7
L065 |  |  | Lucas Proben_F5 |  | 16.91 | -0.02086 | 0.05084967 | 130.9 | -0.2924 | 0.04745779 | 119
L066 |  |  | Lucas Proben_F6 |  | 19.18 | -0.04827 |  | 131.2 | -0.2587 |  | 117.8
L067 | ModS-PE-20ppm-3 |  | Lucas Proben_F7 |  | 18.1 | 3.054 | 2.829 | 130.8 | -3.59 | -3.206333 | 118.8
L068 |  |  | Lucas Proben_F8 |  | 18.53 | 2.6 | 0.2270264 | 130.9 | -2.844 | 0.3049266 | 118.6
L069 |  |  | Lucas Proben_F9 |  | 17.17 | 2.833 |  | 131.1 | -3.185 |  | 118.6
L070 | ModS-PE-10ppm-3 |  | Lucas Proben_F10 |  | 17.41 | 1.228 | 1.434333 | 130.8 | -1.577 | -1.943333 | 118.6
L071 |  |  | Lucas Proben_F11 |  | 16.56 | 1.496 | 0.1834457 | 131 | -2.392 | 0.3377774 | 118.5
L072 |  |  | Lucas Proben_F12 |  | 15.17 | 1.579 |  | 130.7 | -1.861 |  | 118.5
L073 | ModS-PE-5ppm-2 |  | Lucas Proben_g1 |  | 14.4 | 1.041 | 0.9085667 | 130.8 | -1.24 | -1.0694 | 118.2
L074 |  |  | Lucas Proben_g2 |  | 15.51 | 1.084 | 0.2674858 | 131 | -1.389 | 0.3519207 | 118.3
L075 |  |  | Lucas Proben_g3 |  | 18.89 | 0.6007 |  | 130.8 | -0.5792 |  | 118.6
L076 | ModS-PE-5ppm-3 |  | Lucas Proben_g4 |  | 15.86 | 1.178 | 1.0537 | 130.9 | -1.592 | -1.422333 | 118.5
L077 |  |  | Lucas Proben_g5 |  | 15.49 | 0.9231 | 0.1275667 | 130.9 | -1.252 | 0.1388052 | 118.7
L078 |  |  | Lucas Proben_g6 |  | 15.1 | 1.06 |  | 130.8 | -1.423 |  | 118.5
L079 | ModS-PE-1ppm-2 |  | Lucas Proben_g7 |  | 17.97 | 0.3686 | 0.2640667 | 130.5 | -0.4117 | -0.4245 | 118.8
L080 |  |  | Lucas Proben_g8 |  | 13.76 | 0.2813 | 0.11413 | 130.7 | -0.5132 | 0.06780447 | 118.4
L081 |  |  | Lucas Proben_g9 |  | 18.94 | 0.1423 |  | 131.1 | -0.3486 |  | 118.6
L082 | ModS-PE-1ppm-3 |  | Lucas Proben_g10 |  | 17.23 | 0.1225 | 0.1336667 | 131.3 | -0.2803 | -0.2984667 | 118.9
L083 |  |  | Lucas Proben_g11 |  | 16.79 | 0.1487 | 0.01352122 | 130.7 | -0.3333 | 0.0246385 | 118.6
L084 |  |  | Lucas Proben_g12 |  | 16.72 | 0.1298 |  | 131.3 | -0.2818 |  | 118.7
L085 | Ref-1-ZF |  | Lucas_Sand+PE_A1 |  | 6.2 | -0.1628 | -0.1652667 | 92.7 | -0.1106 | -0.1875 | 119.2
L086 |  |  | Lucas_Sand+PE_A2 |  | 7.45 | -0.1003 | 0.06623446 | 92.7 | -0.2807 | 0.07039304 | 94
L087 |  |  | Lucas_Sand+PE_A3 |  | 7.66 | -0.2327 |  | 125.6 | -0.1712 |  | 93.8
L088 | Vali-1-ZF |  | Lucas_Sand+PE_A4 |  | 7.29 | 24.41 | 23.48 | 131.5 | -26.76 | -25.84333 | 118.7
L089 |  |  | Lucas_Sand+PE_A5 |  | 6.98 | 23.96 | 1.241652 | 131.3 | -26.32 | 1.001477 | 118.8
L090 |  |  | Lucas_Sand+PE_A6 |  | 7.09 | 22.07 |  | 131.2 | -24.45 |  | 118.6
L091 | Ref-2-ZF |  | Lucas_Sand+PE_A7 |  | 15.49 | -0.07976 | -0.1225867 | 137.2 | -0.03983 | -0.1413433 | 93.2
L092 |  |  | Lucas_Sand+PE_A8 |  | 16.06 | -0.1537 | 0.03833644 | 137.6 | -0.1956 | 0.07183763 | 118.6
L093 |  |  | Lucas_Sand+PE_A9 |  | 15.21 | -0.1343 |  | 135.3 | -0.1886 |  | 119.2
L094 | Ref-3-ZF |  | Lucas_Sand+PE_A10 |  | 14.64 | -0.1193 | -0.1271 | 92.2 | -0.1609 | -0.13658 | 93.8
L095 |  |  | Lucas_Sand+PE_A11 |  | 15.17 | -0.1191 | 0.01368357 | 132.8 | -0.153 | 0.02898751 | 93.8
L096 |  |  | Lucas_Sand+PE_A12 |  | 15.02 | -0.1429 |  | 134.6 | -0.09584 |  | 93.8
L097 | Vali-2-ZF |  | Lucas_Sand+PE_B1 |  | 7.25 | 20.73 | 21.97333 | 130.8 | -22.45 | -24.32 | 119.1
L098 |  |  | Lucas_Sand+PE_B2 |  | 7.06 | 19.53 | 3.248636 | 130.8 | -21.52 | 3.323943 | 119
L099 |  |  | Lucas_Sand+PE_B3 |  | 7.19 | 25.66 |  | 130.3 | -28.99 |  | 118.8
L100 | Ref-4-ZF |  | Lucas_Sand+PE_B4 |  | 12.88 | 0.2103 | 0.1078467 | 129.6 | -0.2788 | -0.3669333 | 117.2
L101 |  |  | Lucas_Sand+PE_B5 |  | 12.96 | 0.0631 | 0.0889635 | 131.6 | -0.466 | 0.07681412 | 118.9
L102 |  |  | Lucas_Sand+PE_B6 |  | 13.35 | 0.05014 |  | 131 | -0.356 |  | 118.3
L103 | Ref-5-ZF |  | Lucas_Sand+PE_B7 |  | 12.84 | -0.1671 | -0.1525 | 92.5 | 0.2066 | 0.1413767 | 120.8
L104 |  |  | Lucas_Sand+PE_B8 |  | 12.3 | -0.1634 | 0.022161 | 134 | 0.2505 | 0.1245776 | 121.5
L105 |  |  | Lucas_Sand+PE_B9 |  | 12.8 | -0.127 |  | 92.2 | -0.03297 |  | 123.3
L106 | Vali-3-ZF |  | Lucas_Sand+PE_B10 |  | 13.08 | 1.905 | 1.992667 | 131.1 | -2.266 | -2.636333 | 118.7
L107 |  |  | Lucas_Sand+PE_B11 |  | 12.98 | 1.917 | 0.141578 | 130.8 | -2.667 | 0.2906663 | 118.6
L108 |  |  | Lucas_Sand+PE_B12 |  | 14.77 | 2.156 |  | 130.9 | -2.976 |  | 118.7
L109 | Ref-6-ZF |  | Lucas_Sand+PE_C1 |  | 13.53 | -0.2001 | -0.1662667 | 112.4 | -0.2098 | -0.2392033 | 104.8
L110 |  |  | Lucas_Sand+PE_C2 |  | 12.99 | -0.1732 | 0.0377802 | 92.3 | -0.4861 | 0.1907231 | 93.4
L111 |  |  | Lucas_Sand+PE_C3 |  | 13.03 | -0.1255 |  | 92.3 | -0.02171 |  | 62.2
L112 | Ref-7-ZF |  | Lucas_Sand+PE_C4 |  | 10.49 | -0.09807 | -0.1416567 | 92.1 | -0.7483 | -0.4553867 | 93.5
L113 |  |  | Lucas_Sand+PE_C5 |  | 11.02 | -0.1194 | 0.05801078 | 92.3 | -0.5453 | 0.2831012 | 78.4
L114 |  |  | Lucas_Sand+PE_C6 |  | 10.8 | -0.2075 |  | 92.3 | -0.07256 |  | 96.4
L115 | Vali4-ZF |  | Lucas_Sand+PE_C7 |  | 14.05 | 2.253 | 2.267333 | 130.9 | -2.71 | -2.713 | 118.7
L116 |  |  | Lucas_Sand+PE_C8 |  | 13.55 | 2.482 | 0.207871 | 130.8 | -3.075 | 0.2943547 | 118.7
L117 |  |  | Lucas_Sand+PE_C9 |  | 15.22 | 2.067 |  | 130.8 | -2.354 |  | 118.7
L118 | Ref-8-ZF |  | Lucas_Sand+PE_C10 |  | 10.59 | -0.218 | -0.1575867 | 92.5 | 0.2238 | -0.05066667 | 108.4
L119 |  |  | Lucas_Sand+PE_C11 |  | 10.58 | -0.2174 | 0.1041198 | 111.6 | -0.1257 | 0.2006121 | 94
L120 |  |  | Lucas_Sand+PE_C12 |  | 10.22 | -0.03736 |  | 92.5 | -0.2501 |  | 93.5
L121 | ZF Sand+PE-0ppm-1 |  | Lucas_Sand+PE_D1 |  | 10.49 | -0.4191 | -0.4833333 | 112.9 | -0.1327 | -0.1867333 | 118.5
L122 |  |  | Lucas_Sand+PE_D2 |  | 9.32 | -0.5753 | 0.08170963 | 116.8 | -0.2756 | 0.06332521 | 118.7
L123 |  |  | Lucas_Sand+PE_D3 |  | 10.27 | -0.4556 |  | 108.7 | -0.1519 |  | 93.8
L124 | ZF Sand+PE-60ppm-1 |  | Lucas_Sand+PE_D4 |  | 14.51 | 1.902 | 1.362667 | 130.7 | -2.556 | -2.093333 | 118.6
L125 |  |  | Lucas_Sand+PE_D5 |  | 10.02 | 1.062 | 0.468104 | 130.7 | -1.954 | 0.3356678 | 118.7
L126 |  |  | Lucas_Sand+PE_D6 |  | 10.49 | 1.124 |  | 130.9 | -1.77 |  | 118.5
L127 | ZF Sand+PE-60ppm-2 |  | Lucas_Sand+PE_D7 |  | 11.44 | 1.344 | 1.176667 | 130.4 | -1.937 | -1.786667 | 118.8
L128 |  |  | Lucas_Sand+PE_D8 |  | 11.01 | 1.095 | 0.1449287 | 130.9 | -1.622 | 0.128997 | 118.4
L129 |  |  | Lucas_Sand+PE_D9 |  | 9.64 | 1.091 |  | 130.4 | -1.801 |  | 119
L130 | ZF Sand+PE-40ppm-1 |  | Lucas_Sand+PE_D10 |  | 11.82 | 0.6584 | 0.5461333 | 130.9 | -1.146 | -1.102967 | 118.8
L131 |  |  | Lucas_Sand+PE_D11 |  | 9.37 | 0.6296 | 0.1701206 | 130.5 | -1.21 | 0.1092825 | 119
L132 |  |  | Lucas_Sand+PE_D12 |  | 10.85 | 0.3504 |  | 130.6 | -0.9529 |  | 118.8
L133 | ZF Sand+PE-40ppm-2 |  | Lucas_Sand+PE_E1 |  | 10.06 | 0.8895 | 0.7431333 | 130.9 | -1.515 | -1.3036 | 118.6
L134 |  |  | Lucas_Sand+PE_E2 |  | 9.04 | 0.5927 | 0.1484418 | 130.8 | -0.9628 | 0.2432961 | 118.3
L135 |  |  | Lucas_Sand+PE_E3 |  | 9.64 | 0.7472 |  | 130.6 | -1.433 |  | 119
L136 | ZF Sand+PE-40ppm-3 |  | Lucas_Sand+PE_E4 |  | 11.6 | 0.9689 | 0.8078333 | 131 | -1.62 | -1.274133 | 118.6
L137 |  |  | Lucas_Sand+PE_E5 |  | 11.88 | 0.8679 | 0.1980536 | 130.6 | -1.345 | 0.3153371 | 118.6
L138 |  |  | Lucas_Sand+PE_E6 |  | 10 | 0.5867 |  | 130.6 | -0.8574 |  | 118.9
L139 | ZF Sand+PE-20ppm-1 |  | Lucas_Sand+PE_E7 |  | 11.02 | 0.2379 | 0.2883 | 130.5 | -0.4898 | -0.6387 | 118.8
L140 |  |  | Lucas_Sand+PE_E8 |  | 10.04 | 0.3428 | 0.05257005 | 130.7 | -0.7476 | 0.1089808 | 118.7
L141 |  |  | Lucas_Sand+PE_E9 |  | 10.23 | 0.2842 |  | 130.5 | -0.6787 |  | 118.8
L142 | ZF Sand+PE-20ppm-2 |  | Lucas_Sand+PE_E10 |  | 10.44 | 0.1364 | 0.1352767 | 130.6 | -0.4123 | -0.5290667 | 118.7
L143 |  |  | Lucas_Sand+PE_E11 |  | 9.97 | 0.03483 | 0.09988974 | 131.2 | -0.5084 | 0.1048006 | 118.7
L144 |  |  | Lucas_Sand+PE_E12 |  | 10.39 | 0.2346 |  | 130.7 | -0.6665 |  | 118.9
L145 | ZF Sand+PE-20ppm-3 |  | Lucas_Sand+PE_F1 |  | 11.25 | 0.2582 | 0.3419667 | 131.2 | -0.6558 | -0.6874 | 118.6
L146 |  |  | Lucas_Sand+PE_F2 |  | 10.45 | 0.2852 | 0.1224519 | 131 | -0.7511 | 0.04504316 | 118.8
L147 |  |  | Lucas_Sand+PE_F3 |  | 11.01 | 0.4825 |  | 130.8 | -0.6553 |  | 119.1
L148 | ZF Sand+PE-10ppm-1 |  | Lucas_Sand+PE_F4 |  | 10.19 | 0.215 | 0.2072 | 130.4 | -0.5898 | -0.2890954 | 118.9
L149 |  |  | Lucas_Sand+PE_F5 |  | 10.66 | 0.255 | 0.05213943 | 130.8 | -0.0006862 | 0.2406618 | 118.7
L150 |  |  | Lucas_Sand+PE_F6 |  | 10.05 | 0.1516 |  | 130.2 | -0.2768 |  | 118.3
L151 | ZF Sand+PE-10ppm-2 |  | Lucas_Sand+PE_F7 |  | 11.47 | 0.3046 | 0.2624667 | 130.8 | -0.3385 | -0.4118 | 118.7
L152 |  |  | Lucas_Sand+PE_F8 |  | 10.97 | 0.3512 | 0.1157042 | 131.1 | -0.3931 | 0.06876671 | 118.7
L153 |  |  | Lucas_Sand+PE_F9 |  | 10.72 | 0.1316 |  | 131.1 | -0.5038 |  | 118.8
L154 | ZF Sand+PE-10ppm-3 |  | Lucas_Sand+PE_F10 |  | 10 | 0.1825 | 0.2907 | 131 | -0.4184 | -0.25391 | 118.7
L155 |  |  | Lucas_Sand+PE_F11 |  | 11.12 | 0.4328 | 0.1285474 | 130.8 | -0.2666 | 0.1397745 | 118.8
L156 |  |  | Lucas_Sand+PE_F12 |  | 10.32 | 0.2568 |  | 130.7 | -0.07673 |  | 118.4
L157 | ZF Sand+PE-60ppm-3 |  | Lucas_Sand+PE_G1 |  | 11.26 | 1.814 | 1.507 | 130.6 | -2.117 | -1.771 | 118.8
L158 |  |  | Lucas_Sand+PE_G2 |  | 10.12 | 1.292 | 0.2728901 | 130.6 | -1.629 | 0.2459648 | 118.8
L159 |  |  | Lucas_Sand+PE_G3 |  | 10.55 | 1.415 |  | 130.5 | -1.567 |  | 118.8
L160 | ZF Sand+PE-0ppm-2 |  | Lucas_Sand+PE_G4 |  | 10.81 | 0 | 0 |  | 0 | 0
L161 |  |  | Lucas_Sand+PE_G5 |  | 9.98 | 0 | 0 |  | 0 | 0
L162 |  |  | Lucas_Sand+PE_G6 |  | 11.25 | 0 |  |  | 0
L163 | ZF ModS+PE-0ppm-2 |  | Lucas_Sand+PE_G7 |  | 11.63 | 0 | 0 |  | 0 | 0
L164 |  |  | Lucas_Sand+PE_G8 |  | 11.54 | 0 | 0 |  | 0 | 0
L165 |  |  | Lucas_Sand+PE_G9 |  | 10.6 | 0 |  |  | 0
L166 | ZF Weis+PE-100ppm-1 |  | Lucas_Sand+PE_G10 |  | 13.64 | 0.267 | 0.2247667 | 127.5 | -0.2549 | -0.09809 | 118.4
L167 |  |  | Lucas_Sand+PE_G11 |  | 10.83 | 0.1931 | 0.0380663 | 129.1 | -0.07178 | 0.11876 | 119
L168 |  |  | Lucas_Sand+PE_G12 |  | 13.2 | 0.2142 |  | 130.8 | 0.03241 |  | 118.5
L169 | ZF Weis+PE-60ppm-1 |  | Lucas_Sand+PE_H1 |  | 12.4 | 0.1411 | 0.15828 | 102.3 | -0.1801 | -0.1902 | 124.5
L170 |  |  | Lucas_Sand+PE_H2 |  | 10.86 | 0.3155 | 0.1493728 | 128 | -0.143 | 0.0432556 | 126.7
L171 |  |  | Lucas_Sand+PE_H3 |  | 11.8 | 0.01824 |  | 130.8 | -0.2475 |  | 119.1
L172 | ZF Weis+PE-40ppm-1 |  | Lucas_Sand+PE_H4 |  | 11.16 | 0.07327 | 0.159335 | 127.8 | 0.3411 | -0.005233333
L173 |  |  | Lucas_Sand+PE_H5 |  | 11.57 | -0.00381 | 0.1217143 | 129.9 | -0.1586 | 0.2454277
L174 |  |  | Lucas_Sand+PE_H6 |  | 11.17 | 0.2454 |  | 131 | -0.1982
L175 | ZF Weis+PE-20ppm-1 |  | Lucas_Sand+PE_H7 |  | 10.79 | 0.06964 | 0.15898 | 130.9 | -0.05807 | 0.02421333 | 118.6
L176 |  |  | Lucas_Sand+PE_H8 |  | 12.21 | 0.1539 | 0.09198527 | 129.6 | -0.09349 | 0.1421493 | 119
L177 |  |  | Lucas_Sand+PE_H9 |  | 11.25 | 0.2534 |  | 130 | 0.2242 |  | 119.1
L178 | ZF Weis+PE-60ppm-2 |  | Lucas_Weiß+Elbe A1 |  | 11.07 | 0.2534 | 0.2568667 | 130 | 0.02338 | 0.02099333 | 119.6
L179 |  |  | Lucas_Weiß+Elbe A2 |  | 10.72 | 0.1686 | 0.09005006 | 130.7 | 0.2512 | 0.1889448 | 119.1
L180 |  |  | Lucas_Weiß+Elbe A3 |  | 11.93 | 0.3486 |  | 130.5 | -0.2116 |  | 118.7
L181 | ZF Weis+PE-60ppm-3 |  | Lucas_Weiß+Elbe A4 |  | 10.8 | 0.3685 | 0.2361 | 130.3 | 0.01626 | -0.001175 | 119
L182 |  |  | Lucas_Weiß+Elbe A5 |  | 10.57 | 0.1037 | 0.1872419 | 131.2 | -0.01861 | 0.017435 | 119.6
L183 |  |  | Lucas_Weiß+Elbe A6 |  | 11.77 | -0.009241 |  | 98.9 | 0.03051 |  | 812.4
L184 | ZF Weis+PE-100ppm-2 |  | Lucas_Weiß+Elbe A7 |  | 10.39 | 0.1532 | 0.135355 | 94.4 | -
L185 |  |  | Lucas_Weiß+Elbe A8 |  | 10.27 | 0.1939 | 0.08279513 | 130.2 | -
L186 |  |  | Lucas_Weiß+Elbe A9 |  | 10.86 | 0.07681 |  | 131.6 | -
L187 | ZF Weis+PE-100ppm-3 |  | Lucas_Weiß+Elbe A10 |  | 11.12 | 0.2705 | 0.2662 | 130.7 | -
L188 |  |  | Lucas_Weiß+Elbe A11 |  | 10.33 | 0.2619 | 0.006081118 | 130.8 | -
L189 |  |  | Lucas_Weiß+Elbe A12 |  | 11.31 | -0.605 |  | 93.3 | -
L190 | ZF Weis+PE-40ppm-2 |  | Lucas_Weiß+Elbe B1 |  | 10.34 | -0.05175 | 0.099715 | 111.5 | -
L191 |  |  | Lucas_Weiß+Elbe B2 |  | 12.27 | 0.1367 | 0.05230469 | 148.3 | -
L192 |  |  | Lucas_Weiß+Elbe B3 |  | 10.59 | 0.06273 |  | 148.4 | -
L193 | ZF Weis+PE-40ppm-3 |  | Lucas_Weiß+Elbe B4 |  | 12.45 | -0.1214 | 0.1174 | 148.5 | -
L194 |  |  | Lucas_Weiß+Elbe B5 |  | 11.94 | 0.1174 | 0.122093 | 148.5 | -
L195 |  |  | Lucas_Weiß+Elbe B6 |  | 11.43 | -0.04617 |  | 144.6 | -
L196 | ZF Weis+PE-20ppm-2 |  | Lucas_Weiß+Elbe B7 |  | 12.09 | -0.04355 | -0.07618333 | 148.5 | -
L197 |  |  | Lucas_Weiß+Elbe B8 |  | 11.04 | -0.1265 | 0.044212 | 148 | -
L198 |  |  | Lucas_Weiß+Elbe B9 |  | 10.65 | -0.0585 |  | 148.4 | -
L199 | ZF Weis+PE-20ppm-3 |  | Lucas_Weiß+Elbe B10 |  | 10.57 | -0.1283 | -0.02350933 | 148.5 | -
L200 |  |  | Lucas_Weiß+Elbe B11 |  | 11.33 | 0.006272 | 0.0935265 | 148.5 | -
L201 |  |  | Lucas_Weiß+Elbe B12 |  | 10.97 | 0.0515 |  | 148.5 | -
L202 | ZF Weis+PE-80ppm-1 |  | Lucas_Weiß+Elbe C1 |  | 10.77 | 0.2492 | 0.1158 | 146.1 | -
L203 |  |  | Lucas_Weiß+Elbe C2 |  | 12.58 | 0.1158 |  | 130.9 | -
L204 |  |  | Lucas_Weiß+Elbe C3 |  | 12.97 | 0.1348 |  | 148.4 | -
L205 | ZF Weis+PE-80ppm-2 |  | Lucas_Weiß+Elbe C4 |  | 12.19 | 0.07933 | 0.1063 | 148.4 | -
L206 |  |  | Lucas_Weiß+Elbe C5 |  | 12.11 | -0.02285 |  | 148.4 | -
L207 |  |  | Lucas_Weiß+Elbe C6 |  | 11.41 | 0.1063 |  | 131 | -
L208 | ZF Weis+PE-80ppm-3 |  | Lucas_Weiß+Elbe C7 |  | 12.75 | -0.1562 | -0.2039667 | 148.4 | -
L209 |  |  | Lucas_Weiß+Elbe C8 |  | 10.6 | -0.2206 | 0.04199766 | 148.4 | -
L210 |  |  | Lucas_Weiß+Elbe C9 |  | 11.15 | -0.2351 |  | 148.5 | -
L211 | ZF Weis-ohnePE-4 |  | Lucas_Weiß+Elbe C10 |  | 10.6 | - |  | 148.5 | -
L212 |  |  | Lucas_Weiß+Elbe C11 |  | 11.9 | - |  | 148.4 | -
L213 |  |  | Lucas_Weiß+Elbe C12 |  | 10.89 | - |  | 148.5 | -
L214 | ZF Weis-ohnePE-5 |  | Lucas_Weiß+Elbe D1 |  | 12.48 | -0.07848 | -0.06583 | 148.4 | -
L215 |  |  | Lucas_Weiß+Elbe D2 |  | 11.15 | -0.1619 | 0.1029794 | 148.4 | -
L216 |  |  | Lucas_Weiß+Elbe D3 |  | 10.73 | 0.04289 |  | 148.5 | -
L217 | ZF Weis-ohnePE-6 |  | Lucas_Weiß+Elbe D4 |  | 12.11 | -0.2312 | -0.1758333 | 123.4 | -
L218 |  |  | Lucas_Weiß+Elbe D5 |  | 11.99 | -0.1658 | 0.05109426 | 122.6 | -
L219 |  |  | Lucas_Weiß+Elbe D6 |  | 12.56 | -0.1305 |  | 148.6 | -
L220 | ZF Sand-ohnePE-3 |  | Lucas_Weiß+Elbe D7 |  | 12.74 | -0.0248 | -0.06205333 | 142.8 | -
L221 |  |  | Lucas_Weiß+Elbe D8 |  | 11.07 | -0.02596 | 0.06352272 | 148.4 | -
L222 |  |  | Lucas_Weiß+Elbe D9 |  | 10.79 | -0.1354 |  | 148.5 | -
L223 | ZF Mods-ohnePE-3 |  | Lucas_Weiß+Elbe D10 |  | 10.55 | -0.01136 | 0.07298333 | 138.9 | -
L224 |  |  | Lucas_Weiß+Elbe D11 |  | 10.91 | -0.07129 | 0.2002426 | 148.4 | -
L225 |  |  | Lucas_Weiß+Elbe D12 |  | 10.29 | 0.3016 |  | 98.2 | -
L226 | ZF ModS+PE-100ppm-4 |  | Lucas_Weiß+Elbe E1 |  | 10.47 | 3.074 | 2.915 | 127.7 | -
L227 |  |  | Lucas_Weiß+Elbe E2 |  | 11.85 | 3.626 | 0.8024033 | 128.5 | -
L228 |  |  | Lucas_Weiß+Elbe E3 |  | 11.44 | 2.045 |  | 127 | -
L229 | ZF ModS+PE-100ppm-5 |  | Lucas_Weiß+Elbe E4 |  | 9.68 | 8.474 | 10.417 | 129.9 | -
L230 |  |  | Lucas_Weiß+Elbe E5 |  | 13.35 | 9.607 | 2.450547 | 130.7 | 1 großer kiesel im tiegel
L231 |  |  | Lucas_Weiß+Elbe E6 |  | 10.72 | 13.17 |  | 129.7 | 1 roter partikel im tiegel
L232 | ZF ModS+PE-100ppm-6 |  | Lucas_Weiß+Elbe E7 |  | 11.58 | 7.706 | 8.434 | 128.9 | -
L233 |  |  | Lucas_Weiß+Elbe E8 |  | 9.32 | 10.08 | 1.42864 | 129.8 | -
L234 |  |  | Lucas_Weiß+Elbe E9 |  | 10.43 | 7.516 |  | 129.2 | -
L235 | ZF Elbe+PE-100ppm-1 |  | Lucas_Weiß+Elbe E10 |  | 17.21 | 0.008631 | 0.008631 | 131 | -
L236 |  |  | Lucas_Weiß+Elbe E11 |  | 16.5 | 0.0187 |  | 147.2 | -
L237 |  |  | Lucas_Weiß+Elbe E12 |  | 18.23 | 0.09233 |  | 148.4 | -
L238 | ZF Elbe+PE-100ppm-2 |  | Lucas_Weiß+Elbe F1 |  | 17.42 | 0.006098 | 0.038234 | 130.7 | -
L239 |  |  | Lucas_Weiß+Elbe F2 |  | 20.66 | -0.07153 | 0.04544717 | 101.6 | -
L240 |  |  | Lucas_Weiß+Elbe F3 |  | 17.18 | 0.07037 |  | 130.4 | -
L241 | ZF Elbe+PE-100ppm-3 |  | Lucas_Weiß+Elbe F4 |  | 17.84 | 0.01118 | 0.1224 | 148.3 | -
L242 |  |  | Lucas_Weiß+Elbe F5 |  | 20.25 | 0.2746 |  | 107.5 | -
L243 |  |  | Lucas_Weiß+Elbe F6 |  | 16.05 | 0.1224 |  | 130.4 | -
L244 | ZF Elbe+PE-80ppm-1 |  | Lucas_Weiß+Elbe F7 |  | 18.45 | 0.2346 | 0.2593333 | 130.6 | -
L245 |  |  | Lucas_Weiß+Elbe F8 |  | 18.22 | 0.2582 | 0.02531903 | 131.1 | -
L246 |  |  | Lucas_Weiß+Elbe F9 |  | 18.95 | 0.2852 |  | 130.9 | -
L247 | ZF Elbe+PE-80ppm-2 |  | Lucas_Weiß+Elbe F10 |  | 16.91 | -0.07958 | 0.0933 | 107.6 | -
L248 |  |  | Lucas_Weiß+Elbe F11 |  | 16.23 | -0.02713 |  | 148.3 | -
L249 |  |  | Lucas_Weiß+Elbe F12 |  | 18.04 | 0.0933 |  | 130.5 | -
L250 | ZF Elbe+PE-80ppm-3 |  | Lucas_Weiß+Elbe G1 |  | 21.5 | 0.06541 | 0.244005 | 130.3 | -
L251 |  |  | Lucas_Weiß+Elbe G2 |  | 19.26 | 0.4226 | 0.2525715 | 130.3 | -
L252 |  |  | Lucas_Weiß+Elbe G3 |  | 17.68 | -0.02957 |  | 147.9 | -
L253 | VV WeisZF+PE-1 |  | existiert nicht | [5 empty] | -
L254 |  |  | existiert nicht | [5 empty] | -
L255 | VV WeisZF+PE-2 |  | existiert nicht | [5 empty] | -
L256 |  |  | existiert nicht | [5 empty] | -
L257 | VV WeisZF+PE-3 |  | existiert nicht | [5 empty] | -
L258 |  |  | existiert nicht | [5 empty] | -
L259 | VV WeisZF+PE-4 |  | Lucas_DichteSep. A7 |  | 4.27 | 16.16 | 15.83 | 130.5 | -
L260 |  |  | Lucas_DichteSep. A8 |  | 4.52 | 15.5 |  | 130.5 | -
L261 | VV WeisZF+PE-5 |  | Lucas_DichteSep. A9 |  | 4.64 | 17.81 | 17.835 | 130.4 | -
L262 |  |  | Lucas_DichteSep. A10 |  | 5.5 | 17.86 |  | 130.6 | -
L263 | VV WeisZF+PE-6 |  | Lucas_DichteSep. A11 |  | 4.77 | 42.76 | 37.395 | 130.9 | -
L264 |  |  | Lucas_DichteSep. A12 |  | 4.84 | 32.03 |  | 130.9 | -
L265 | VV WeisZF+PE-7 |  | Lucas_DichteSep. B1 |  | 13.1 | 4.024 | 3.4135 | 130.6 | -
L266 |  |  | Lucas_DichteSep. B2 |  | 16.11 | 2.803 |  | 130.5 | -
L267 | VV WeisZF+PE-8 |  | Lucas_DichteSep. B3 |  | 12.89 | 2.674 | 2.741 |  | -
L268 |  |  | Lucas_DichteSep. B4 |  | 11.04 | 2.808 |  |  | -
L269 | VV WeisZF+PE-9 |  | Lucas_DichteSep. B5 |  | 12.43 | 2.946 | 2.108 |  | -
L270 |  |  | Lucas_DichteSep. B6 |  | 15.25 | 1.27 |  |  | -
L271 | ZF Elbe+PE-60ppm-1 |  | Lucas_Weiß+Elbe G4 |  | 21.08 | 0.1074 | 0.02207 | 117.9 | -
L272 |  |  | Lucas_Weiß+Elbe G5 |  | 22.35 | 0.02372 | 0.08616685 | 120.1 | -
L273 |  |  | Lucas_Weiß+Elbe G6 |  | 21.78 | -0.06491 |  | 121 | -
L274 | ZF Elbe+PE-60ppm-2 |  | Lucas_Weiß+Elbe G7 |  | 22.14 | 0.0002017 | 0.02654585 | 130 | -
L275 |  |  | Lucas_Weiß+Elbe G8 |  | 19.57 | 0.3376 | 0.03725625 | 123.8 | -
L276 |  |  | Lucas_Weiß+Elbe G9 |  | 23.15 | 0.05289 |  | 130.2 | -
L277 | ZF Elbe+PE-60ppm-3 |  | Lucas_Weiß+Elbe G10 |  | 19.7 | -0.03799 | -0.1091633 | 130.5 | -
L278 |  |  | Lucas_Weiß+Elbe G11 |  | 20.76 | -0.1801 | 0.0710553 | 110.8 | -
L279 |  |  | Lucas_Weiß+Elbe G12 |  | 22.64 | -0.1094 |  | 91.6 | -
L280 | ZF Elbe+PE-40ppm-1 |  | Lucas_Weiß+Elbe H1 |  | 18.38 | -0.2384 | -0.12202 | 96.7 | -
L281 |  |  | Lucas_Weiß+Elbe H2 |  | 19.19 | 0.04544 | 0.1486545 | 149.4 | -
L282 |  |  | Lucas_Weiß+Elbe H3 |  | 21.65 | -0.1731 |  | 99.7 | -
L283 | ZF Elbe+PE-40ppm-2 |  | Lucas_Weiß+Elbe H4 |  | 17.38 | 0.04048 | 0.04048 | 130.7 | -
L284 |  |  | Lucas_Weiß+Elbe H5 |  | 20.73 | -0.008536 |  | 130.7 | -
L285 |  |  | Lucas_Weiß+Elbe H6 |  | 19.02 | -0.003908 |  | 130.9 | -
L286 | ZF Elbe+PE-40ppm-3 |  | Lucas_Weiß+Elbe H7 |  | 19.59 | 0.02697 | 0.09062 | 148.2 | -
L287 |  |  | Lucas_Weiß+Elbe H8 |  | 16.85 | -0.05265 |  | 145.6 | -
L288 |  |  | Lucas_Weiß+Elbe H9 |  | 20.36 | 0.09062 |  | 130.2 | -
L289 | ZF Elbe+PE-20ppm-1 |  | Lucas_Weiß+Elbe H10 |  | 20.77 | 0.04022 | 0.04022 | 130.3 | -
L290 |  |  | Lucas_Weiß+Elbe H11 |  | 21.92 | 0.004094 |  | 148 | -
L291 |  |  | Lucas_Weiß+Elbe H12 |  | 18.83 | -0.1908 |  | 110.5 | -
L292 | ZF Elbe+PE-20ppm-2 |  | Lucas_DichteSep. H1 |  | 18.07 | -0.2336 | -0.1189367 | 95.8 | -
L293 |  |  | Lucas_DichteSep. H2 |  | 20.52 | -0.07968 | 0.100933 | 99.3 | -
L294 |  |  | Lucas_DichteSep. H3 |  | 18.51 | -0.04353 |  | 148.3 | -
L295 | ZF Elbe+PE-20ppm-3 |  | Lucas_DichteSep. H4 |  | 21.85 | 0.3379 | 0.1326933 | 148.3 | -
L296 |  |  | Lucas_DichteSep. H5 |  | 20.1 | 0.1119 | 0.1956405 | 148 | -
L297 |  |  | Lucas_DichteSep. H6 |  | 19.13 | -0.05172 |  | 123.4 | -
L298 | ZF Elbe-ohnePE-1 |  | Lucas_DichteSep. H7 |  | 18.32 | -0.2486 | -0.09749667 | 107.3 | -
L299 |  |  | Lucas_DichteSep. H8 |  | 18.93 | -0.1205 | 0.1638208 | 127.5 | -
L300 |  |  | Lucas_DichteSep. H9 |  | 17.41 | 0.07661 |  | 148.3 | -
L301 | ZF Elbe-ohnePE-3 |  | Lucas_DichteSep. H10 |  | 18.12
L302 |  |  | Lucas_DichteSep. H11 |  | 20.63
L303 |  |  | Lucas_DichteSep. H12 |  | 16.91
L304 | DS Sand-PE-100ppm-1 |  | Lucas_DichteSep. B7 |  | 3.66 | später |  |  | 3 mg einwage später vermessen --> neue kalibrierung notwendig
L305 |  |  | Lucas_DichteSep. B8 |  | 3.18 | später
L306 |  |  | Lucas_DichteSep. B9 |  | 3.05 | später
L307 | DS Sand-PE-100ppm-2 |  | Lucas_DichteSep. B10 |  | 3.52 | später
L308 |  |  | Lucas_DichteSep. B11 |  | 3.14 | später
L309 |  |  | Lucas_DichteSep. B12 |  | 3.31 | später
L310 | DS Sand-PE-60ppm-1 |  | Lucas_DichteSep. C1 |  | 3.25 | später
L311 |  |  | Lucas_DichteSep. C2 |  | 3.54 | später
L312 |  |  | Lucas_DichteSep. C3 |  | 3.16 | später
L313 | DS Sand-PE-60ppm-2 |  | Lucas_DichteSep. C4 |  | 3.04 | später |  |  | blauer Partikel
L314 |  |  | Lucas_DichteSep. C5 |  | 4.27 | später
L315 |  |  | Lucas_DichteSep. C6 |  | 3.22 | später
L316 | DS Sand-PE-20ppm-1 |  | Lucas_DichteSep. C7 |  | 3.03 | später
L317 |  |  | Lucas_DichteSep. C8 |  | 2.89 | später
L318 |  |  | Lucas_DichteSep. C9 |  | 2.65 | später
L319 | DS Sand-PE-20ppm-2 |  | Lucas_DichteSep. C10 |  | 2.67 | später
L320 |  |  | Lucas_DichteSep. C11 |  | 2.78 | später
L321 |  |  | Lucas_DichteSep. C12 |  | 3.04 | später
L322 | DS Elbe-PE-100ppm-1 | 20K/min, -50 - 250 °C | Lucas_DichteSep. D1 |  | 0.95 | 94.65 | 90.54 | 130.8 | -
L323 |  |  | Lucas_DichteSep. D2 |  | 0.96 | 109.1 | 20.92002 | 131.5 | -
L324 |  |  | Lucas_DichteSep. D3 |  | 1.12 | 67.87 |  | 130.9 | -
L325 | DS Elbe-PE-100ppm-2 |  | Lucas_DichteSep. D4 |  | 1.15 | 12.9 | 30.72667 | 130.4 | -
L326 |  |  | Lucas_DichteSep. D5 |  | 1.04 | 48.14 | 17.62364 | 130.8 | -
L327 |  |  | Lucas_DichteSep. D6 |  | 1 | 31.14 |  | 130.8 | -
L328 | DS Elbe-PE-60ppm-1 |  | Lucas_DichteSep. D7 |  | 0.91 | 75.85 | 70.15667 | 131.4 | -
L329 |  |  | Lucas_DichteSep. D8 |  | 0.95 | 57.2 | 11.24823 | 130.6 | -
L330 |  |  | Lucas_DichteSep. D9 |  | 0.97 | 77.42 |  | 130.8 | -
L331 | DS Elbe-PE-60ppm-2 |  | Lucas_DichteSep. D10 |  | 0.95 | 47.86 | 40.24667 | 131.6 | -
L332 |  |  | Lucas_DichteSep. D11 |  | 1.05 | 38.23 | 6.832001 | 130.9 | -
L333 |  |  | Lucas_DichteSep. D12 |  | 0.92 | 34.65 |  | 130.9 | -
L334 | DS Elbe-PE-20ppm-1 |  | Lucas_DichteSep. E1 |  | 1.19 | 16.36 | 11.92567 | 129.2 | -
L335 |  |  | Lucas_DichteSep. E2 |  | 1.17 | 6.867 | 4.777196 | 130.3 | -
L336 |  |  | Lucas_DichteSep. E3 |  | 0.99 | 12.55 |  | 130.3 | -
L337 | DS Elbe-PE-20ppm-2 |  | Lucas_DichteSep. E4 |  | 1.01 | 4.391 | 2.454367 | 130.4 | -
L338 |  |  | Lucas_DichteSep. E5 |  | 0.87 | 2.24 | 1.838845 | 130.7 | -
L339 |  |  | Lucas_DichteSep. E6 |  | 1.14 | 0.7321 |  | 129.5 | -
L340 | DS Weis-PE-100ppm-1 |  | Lucas_DichteSep. E7 |  | 1.12 | 10.05 | 11.00433 | 130.3 | -
L341 |  |  | Lucas_DichteSep. E8 |  | 1.04 | 14.99 | 3.60453 | 130.6 | -
L342 |  |  | Lucas_DichteSep. E9 |  | 1.13 | 7.973 |  | 130.7 | -
L343 | DS Weis-PE-100ppm-2 |  | Lucas_DichteSep. E10 |  | 1.06 | 14.6 | 24.09667 | 130.4 | -
L344 |  |  | Lucas_DichteSep. E11 |  | 1.05 | 29.91 | 8.293023 | 130.7 | -
L345 |  |  | Lucas_DichteSep. E12 |  | 0.95 | 27.78 |  | 130.8 | -
L346 | DS Weis-PE-60ppm-1 |  | Lucas_DichteSep. F1 |  | 1.07 | 3.616 | 7.017333 | 130.3 | -
L347 |  |  | Lucas_DichteSep. F2 |  | 1.04 | 5.576 | 4.306851 | 130.3 | -
L348 |  |  | Lucas_DichteSep. F3 |  | 1.05 | 11.86 |  | 130.7 | -
L349 | DS Weis-PE-60ppm-2 |  | Lucas_DichteSep. F4 |  | 1.17 | 10.32 | 12.37 | 130.6 | -
L350 |  |  | Lucas_DichteSep. F5 |  | 1.13 | 12.75 | 1.888889 | 130.9 | -
L351 |  |  | Lucas_DichteSep. F6 |  | 1.15 | 14.04 |  | 131 | -
L352 | DS Weis-PE-20ppm-1 |  | Lucas_DichteSep. F7 |  | 0.98 | 8.694 | 9.100667 | 130.7 | -
L353 |  |  | Lucas_DichteSep. F8 |  | 0.89 | 13.05 | 3.762519 | 129.8 | -
L354 |  |  | Lucas_DichteSep. F9 |  | 0.93 | 5.558 |  | 129.2 | -
L355 | DS Weis-PE-20ppm-2 |  | Lucas_DichteSep. F10 |  | 1.2 | 8.494 | 9.800333 | 130.6 | -
L356 |  |  | Lucas_DichteSep. F11 |  | 1.09 | 8.467 | 2.286058 | 130.5 | -
L357 |  |  | Lucas_DichteSep. F12 |  | 1.06 | 12.44 |  | 130.8 | -
L358 | DS Sand-PE-100ppm-1_2 |  | Lucas_DichteSep. G1 |  | 1.11 | 133.3 | 129.5 | 131.5 | -
L359 |  |  | Lucas_DichteSep. G2 |  | 1.04 | 128.1 | 3.328663 | 130.6 | -
L360 |  |  | Lucas_DichteSep. G3 |  | 1.09 | 127.1 |  | 130.6 | -
L361 | DS Sand-PE-100ppm-2_2 |  | Lucas_DichteSep. G4 |  | 1.13 | 124.4 | 128.8667 | 131.3 | -
L362 |  |  | Lucas_DichteSep. G5 |  | 1.18 | 128.6 | 4.605793 | 131.4 | -
L363 |  |  | Lucas_DichteSep. G6 |  | 1.04 | 133.6 |  | 130.6 | -
L364 | DS Sand-PE-60ppm-1_2 |  | Lucas_DichteSep. G7 |  | 1.02 | 144.1 | 137.8667 | 131.3 | -
L365 |  |  | Lucas_DichteSep. G8 |  | 1 | 124.4 | 11.67319 | 131.1 | -
L366 |  |  | Lucas_DichteSep. G9 |  | 1.07 | 145.1 |  | 130.7 | -
L367 | DS Sand-PE-60ppm-2_2 |  | Lucas_DichteSep. G10 |  | 1.06 | 134.6 | 135.2 | 130.9 | -
L368 |  |  | Lucas_DichteSep. G11 |  | 1.05 | 135.3 | 0.5567764 | 131 | -
L369 |  |  | Lucas_DichteSep. G12 |  | 1.07 | 135.7 |  | 131 | -
L370 | DS Sand-PE-20ppm-1_2 |  | Lucas_DichteSep. A1 |  | 0.97 | 147.6 | 148.6667 | 130.7 | -
L371 |  |  | Lucas_DichteSep. A2 |  | 1.05 | 147.8 | 1.677299 | 130.5 | -
L372 |  |  | Lucas_DichteSep. A3 |  | 1.09 | 150.6 |  | 130.5 | -
L373 | DS Sand-PE-20ppm-2_2 |  | Lucas_DichteSep. A4 |  | 1 | 144.9 | 140.4667 | 130.6 | -
L374 |  |  | Lucas_DichteSep. A5 |  | 1.04 | 133.7 | 5.95343 | 131.2 | -
L375 |  |  | Lucas_DichteSep. A6 |  | 0.99 | 142.8 |  | 130.4 | -
L376 | PF Sand-PE-100ppm-3 |  | Lucas_Elektroseparator_2020 H1 |  | 11.98
L377 |  |  | Lucas_Elektroseparator_2020 H2 |  | 13.86
L378 |  |  | Lucas_Elektroseparator_2020 H3 |  | 10.74
L379 | PF Sand-PE-80ppm-1 |  | Lucas_Elektroseparator_2020 H4 |  | 10.05
L380 |  |  | Lucas_Elektroseparator_2020 H5 |  | 11.45
L381 |  |  | Lucas_Elektroseparator_2020 H6 |  | 11.99
L382 | PF Sand-PE-80ppm-2 |  | Lucas_Elektroseparator_2020 H7 |  | 10.55
L383 |  |  | Lucas_Elektroseparator_2020 H8 |  | 12.22
L384 |  |  | Lucas_Elektroseparator_2020 H9 |  | 9.42
L385 | PF Sand-PE-80ppm-3 |  | Lucas_Elektroseparator_2020 H10 |  | 12.61
L386 |  |  | Lucas_Elektroseparator_2020 H11 |  | 10.9
L387 |  |  | Lucas_Elektroseparator_2020 H12 |  | 10.19