## Sheet1
Lfd. Nr. | Bezeichnung | Zusammensetzung_Matrix | Zusammensetzung_Polymer | Zusammensetzung_Masse Polymer [g] | Temperaturprogramm | Auswertung_Masse Polymerfraktion nach DS [g] | Auswertung_Schmelzenthalpie [J/g] | Auswertung_σ [J/g] | Auswertung_ω PE (191,35 J/g) [%] | Auswertung_Toleranz [%] | Auswertung_Masse PE in Zielfraktion [g] | Auswertung_Anzahl Einzelbestimmungen n | Auswertung_WFR [%] | Auswertung_Toleanz [%]
1 | DS Sand-PE-100ppm-1 | PF Sand | PE-GUR | 0.1001 | -50 bis 250 mit 20 K/min | 0.0858 | 129.5 | 3.328663 | 67.67703 | 1.739568 | 0.05806689 | 3 | 58.00888 | 1.491058
2 | DS Sand-PE-100ppm-2 | PF Sand | PE-GUR | 0.1008 | -50 bis 250 mit 20 K/min | 0.0692 | 128.8667 | 4.605793 | 67.34605 | 2.406999 | 0.04660347 | 3 | 46.2336 | 1.652424
3 | DS Sand-PE-60ppm-1 | PF Sand | PE-GUR | 0.0596 | -50 bis 250 mit 20 K/min | 0.0467 | 137.8667 | 11.67319 | 72.04947 | 6.100438 | 0.0336471 | 3 | 56.45487 | 4.780041
4 | DS Sand-PE-60ppm-2 | PF Sand | PE-GUR | 0.0595 | -50 bis 250 mit 20 K/min | 0.0496 | 135.2 | 0.5567764 | 70.65587 | 0.2909728 | 0.03504531 | 3 | 58.89968 | 0.2425588
5 | DS Sand-PE-20ppm-1 | PF Sand | PE-GUR | 0.0198 | -50 bis 250 mit 20 K/min | 0.0163 | 148.6667 | 1.677299 | 77.69358 | 0.876561 | 0.01266405 | 3 | 63.95987 | 0.7216133
6 | DS Sand-PE-20ppm-2 | PF Sand | PE-GUR | 0.02 | -50 bis 250 mit 20 K/min | 0.0169 | 140.4667 | 5.95343 | 73.40824 | 3.111278 | 0.01240599 | 3 | 62.02996 | 2.62903
7 | DS Elbe-PE-100ppm-1 | PF Elbe | PE-GUR | 0.01 | -50 bis 250 mit 20 K/min | 0.0203 | 90.54 | 20.92002 | 47.31644 | 10.93286 | 0.009605236 | 3 | 96.05236 | 22.1937
8 | DS Elbe-PE-100ppm-2 | PF Elbe | PE-GUR | 0.0102 | -50 bis 250 mit 20 K/min | 0.0501 | 30.72667 | 17.62364 | 16.05783 | 9.210157 | 0.008044975 | 3 | 78.87231 | 45.23812
9 | DS Elbe-PE-60ppm-1 | PF Elbe | PE-GUR | 0.006 | -50 bis 250 mit 20 K/min | 0.0232 | 70.15667 | 11.24823 | 36.66405 | 5.878353 | 0.00850606 | 3 | 141.7677 | 22.72963
10 | DS Elbe-PE-60ppm-2 | PF Elbe | PE-GUR | 0.0059 | -50 bis 250 mit 20 K/min | 0.0182 | 40.24667 | 6.832001 | 21.03301 | 3.570421 | 0.003828008 | 3 | 64.88149 | 11.01384
11 | DS Elbe-PE-20ppm-1 | PF Elbe | PE-GUR | 0.0019 | -50 bis 250 mit 20 K/min | 0.0774 | 11.92567 | 4.777196 | 6.232384 | 2.496575 | 0.004823865 | 3 | 253.8876 | 101.7026
12 | DS Elbe-PE-20ppm-2 | PF Elbe | PE-GUR | 0.0022 | -50 bis 250 mit 20 K/min | 0.0429 | 2.454367 | 1.838845 | 1.282658 | 0.9609853 | 0.0005502604 | 3 | 25.01184 | 18.73921
13 | DS Weis-PE-100ppm-1 | PF Weißeritz | PE-GUR | 0.01 | -50 bis 250 mit 20 K/min | 0.1581 | 11.00433 | 3.60453 | 5.750893 | 1.883737 | 0.009092161 | 3 | 90.92161 | 29.78188
14 | DS Weis-PE-100ppm-2 | PF Weißeritz | PE-GUR | 0.0102 | -50 bis 250 mit 20 K/min | 0.089 | 24.09667 | 8.293023 | 12.59298 | 4.333955 | 0.01120775 | 4 | 109.8799 | 37.81588
15 | DS Weis-PE-60ppm-1 | PF Weißeritz | PE-GUR | 0.006 | -50 bis 250 mit 20 K/min | 0.1325 | 7.017333 | 4.306851 | 3.667276 | 2.250771 | 0.004859141 | 5 | 80.98569 | 49.70453
16 | DS Weis-PE-60ppm-2 | PF Weißeritz | PE-GUR | 0.0059 | -50 bis 250 mit 20 K/min | 0.0849 | 12.37 | 1.888889 | 6.464594 | 0.987138 | 0.00548844 | 6 | 93.02441 | 14.20475
17 | DS Weis-PE-20ppm-1 | PF Weißeritz | PE-GUR | 0.002 | -50 bis 250 mit 20 K/min | 0.0548 | 9.100667 | 3.762519 | 4.756032 | 1.966302 | 0.002606305 | 7 | 130.3153 | 53.87668
18 | DS Weis-PE-20ppm-2 | PF Weißeritz | PE-GUR | 0.002 | -50 bis 250 mit 20 K/min | 0.062 | 9.800333 | 2.286058 | 5.121679 | 1.1947 | 0.003175441 | 8 | 158.7721 | 37.0357