## Sheet1
Zusammensetzung_Matrix | Zusammensetzung_Masse_Polymer_g | Auswertung_Masse_Polymerfraktion_nach_DS_g | Auswertung_Schmelzenthalpie_J/g | Auswertung_σ_J/g | Auswertung_ω_PE_(191,35_J/g)_% | Auswertung_Toleranz_% | Auswertung_Masse_PE_in_Zielfraktion_g | Auswertung_Anzahl_Einzelbestimmungen_n | Auswertung_WFR_% | Auswertung_Toleanz_% | mProben | Ø;sigma_90_150 | Tm_90_150 | Tiegeleinwage_mg | Schmelzenthalpie_J/g | ω_PE_(191,35_J/g)__ | Masse_PE_im_Tiegel_mg | Mittelwert_mg | Stabw.s_mg | Partikle_pro_Tiegel__ | Mittelwert_über_alle_Proben_mit_der_selben_MP-Konz._mg | stabw.s
PF Sand | 0.1001 | 0.0858 | 129.5 | 3.328663 | 67.67703 | 1.739568 | 0.05806689 | 3 | 58.00888 | 1.491058 | 3.66 |  |  | 1.11 | 133.3 | 0.6966292 | 0.7732584 | 0.7311663 | 0.03900888 | 429.588 | 411.7866 | 19.72507
PF Sand | 0.1008 | 0.0692 | 128.8667 | 4.605793 | 67.34605 | 2.406999 | 0.04660347 | 3 | 46.2336 | 1.652424 | 3.52 |  |  | 1.04 | 128.1 | 0.6694539 | 0.696232 | 0.7311663 | 0.03900888 | 386.7956 | 411.7866 | 19.72507
PF Sand | 0.0596 | 0.0467 | 137.8667 | 11.67319 | 72.04947 | 6.100438 | 0.0336471 | 3 | 56.45487 | 4.780041 | 3.25 |  |  | 1.09 | 127.1 | 0.6642279 | 0.7240084 | 0.7311663 | 0.03900888 | 402.2269 | 411.7866 | 19.72507
PF Sand | 0.0595 | 0.0496 | 135.2 | 0.5567764 | 70.65587 | 0.2909728 | 0.03504531 | 3 | 58.89968 | 0.2425588 | 3.04 |  |  | 1.13 | 124.4 | 0.6501176 | 0.7346329 | 0.7512656 | 0.03642605 | 408.1294 | 411.7866 | 19.72507
PF Sand | 0.0198 | 0.0163 | 148.6667 | 1.677299 | 77.69358 | 0.876561 | 0.01266405 | 3 | 63.95987 | 0.7216133 | 3.03 |  |  | 1.18 | 128.6 | 0.6720669 | 0.7930389 | 0.7512656 | 0.03642605 | 440.5772 | 411.7866 | 19.72507
PF Sand | 0.02 | 0.0169 | 140.4667 | 5.95343 | 73.40824 | 3.111278 | 0.01240599 | 3 | 62.02996 | 2.62903 | 2.67 |  |  | 1.04 | 133.6 | 0.698197 | 0.7261249 | 0.7512656 | 0.03642605 | 403.4027 | 411.7866 | 19.72507
PF Elbe | 0.01 | 0.0203 | 90.54 | 20.92002 | 47.31644 | 10.93286 | 0.009605236 | 3 | 96.05236 | 22.1937 | 0.95 | 90.54 | 130.8 | 1.02 | 144.1 | 0.7530703 | 0.7681317 | 0.7432088 | 0.08346867 | 426.7398 | 414.4911 | 29.53801
PF Elbe | 0.0102 | 0.0501 | 30.72667 | 17.62364 | 16.05783 | 9.210157 | 0.008044975 | 3 | 78.87231 | 45.23812 | 1.15 | 30.72667 | 130.4 | 1 | 124.4 | 0.6501176 | 0.6501176 | 0.7432088 | 0.08346867 | 361.1764 | 414.4911 | 29.53801
PF Elbe | 0.006 | 0.0232 | 70.15667 | 11.24823 | 36.66405 | 5.878353 | 0.00850606 | 3 | 141.7677 | 22.72963 | 0.91 | 70.15667 | 131.4 | 1.07 | 145.1 | 0.7582963 | 0.8113771 | 0.7432088 | 0.08346867 | 450.765 | 414.4911 | 29.53801
PF Elbe | 0.0059 | 0.0182 | 40.24667 | 6.832001 | 21.03301 | 3.570421 | 0.003828008 | 3 | 64.88149 | 11.01384 | 0.95 | 40.24667 | 131.6 | 1.06 | 134.6 | 0.703423 | 0.7456284 | 0.7489591 | 0.008682337 | 414.238 | 414.4911 | 29.53801
PF Elbe | 0.0019 | 0.0774 | 11.92567 | 4.777196 | 6.232384 | 2.496575 | 0.004823865 | 3 | 253.8876 | 101.7026 | 1.19 | 11.92567 | 129.2 | 1.05 | 135.3 | 0.7070813 | 0.7424353 | 0.7489591 | 0.008682337 | 412.4641 | 414.4911 | 29.53801
PF Elbe | 0.0022 | 0.0429 | 2.454367 | 1.838845 | 1.282658 | 0.9609853 | 0.0005502604 | 3 | 25.01184 | 18.73921 | 1.01 | 2.454367 | 130.4 | 1.07 | 135.7 | 0.7091717 | 0.7588137 | 0.7489591 | 0.008682337 | 421.5632 | 414.4911 | 29.53801
PF Weißeritz | 0.01 | 0.1581 | 11.00433 | 3.60453 | 5.750893 | 1.883737 | 0.009092161 | 3 | 90.92161 | 29.78188 | 1.12 | 11.00433 | 130.3 | 0.97 | 147.6 | 0.7713614 | 0.7482205 | 0.8057068 | 0.05501948 | 415.6781 | 429.6161 | 28.13796
PF Weißeritz | 0.0102 | 0.089 | 24.09667 | 8.293023 | 12.59298 | 4.333955 | 0.01120775 | 4 | 109.8799 | 37.81588 | 1.06 | 24.09667 | 130.4 | 1.05 | 147.8 | 0.7724066 | 0.8110269 | 0.8057068 | 0.05501948 | 450.5705 | 429.6161 | 28.13796
PF Weißeritz | 0.006 | 0.1325 | 7.017333 | 4.306851 | 3.667276 | 2.250771 | 0.004859141 | 5 | 80.98569 | 49.70453 | 1.07 | 7.017333 | 130.3 | 1.09 | 150.6 | 0.7870395 | 0.857873 | 0.8057068 | 0.05501948 | 476.5961 | 429.6161 | 28.13796
PF Weißeritz | 0.0059 | 0.0849 | 12.37 | 1.888889 | 6.464594 | 0.987138 | 0.00548844 | 6 | 93.02441 | 14.20475 | 1.17 | 12.37 | 130.6 | 1 | 144.9 | 0.7572511 | 0.7572511 | 0.7409111 | 0.01539885 | 420.6951 | 429.6161 | 28.13796
PF Weißeritz | 0.002 | 0.0548 | 9.100667 | 3.762519 | 4.756032 | 1.966302 | 0.002606305 | 7 | 130.3153 | 53.87668 | 0.98 | 9.100667 | 130.7 | 1.04 | 133.7 | 0.6987196 | 0.7266684 | 0.7409111 | 0.01539885 | 403.7047 | 429.6161 | 28.13796
PF Weißeritz | 0.002 | 0.062 | 9.800333 | 2.286058 | 5.121679 | 1.1947 | 0.003175441 | 8 | 158.7721 | 37.0357 | 1.2 | 9.800333 | 130.6 | 0.99 | 142.8 | 0.7462765 | 0.7388137 | 0.7409111 | 0.01539885 | 410.4521 | 429.6161 | 28.13796